## A1 clasificacion
Anexo: A1 | [5 empty] | Anexo: A2 | [5 empty] | Anexo: A3
Laboratorio de Geotecnia y Materiales de la Universidad de Cuenca. | [5 empty] | Laboratorio de Geotecnia y Materiales de la Universidad de Cuenca. | [5 empty] | Laboratorio de Geotecnia y Materiales de la Universidad de Cuenca.
Análisis de ensayo granulométrico | [5 empty] | Análisis de ensayo granulométrico | [5 empty] | Análisis de ensayo granulométrico
|  | Normas: |  | ASTM D422-63 |  |  |  | Normas: |  | ASTM D422-63 |  |  |  | Normas: |  | ASTM D422-63
Procedencia suelo |  | Megaparque Ecológico |  |  |  | Procedencia suelo |  | Megaparque de la Luz |  |  |  | Procedencia suelo |  | Paso elevado Universidad Catolica de Cuenca
Profundidad (m) |  | 1.5-2.0 |  |  |  | Profundidad (m) |  | - |  |  |  | Profundidad (m) |  | 1.0-1.5
Peso muestra (g) |  | 200 |  |  |  | Peso muestra (g) |  | 201.1 |  |  |  | Peso muestra (g) |  | 200.4
Peso despues lavado (g) |  | 56.7 |  |  |  | Peso despues lavado (g) |  | 50.8 |  |  |  | Peso despues lavado (g) |  | 24.8
Tamiz |  | Peso retenido parcial (g) | Peso retenido acumulado (g) | % Retenido acumulado | % Acumulado que pasa | Tamiz |  | Peso retenido parcial (g) | Peso retenido acumulado (g) | % Retenido acumulado | % Acumulado que pasa | Tamiz |  | Peso retenido parcial (g) | Peso retenido acumulado (g) | % Retenido acumulado | % Acumulado que pasa
Pulgadas | mm |  |  |  |  | Pulgadas | mm |  |  |  |  | Pulgadas | mm
3" | 76.2 | 0 | 0 | 0% | 100% | 3" | 76.2 | 0 | 0 | 0% | 100% | 3" | 76.2 | 0 | 0 | 0% | 100%
2 1/2" | 63.5 | 0 | 0 | 0% | 100% | 2 1/2" | 63.5 | 0 | 0 | 0% | 100% | 2 1/2" | 63.5 | 0 | 0 | 0% | 100%
2" | 50.8 | 0 | 0 | 0% | 100% | 2" | 50.8 | 0 | 0 | 0% | 100% | 2" | 50.8 | 0 | 0 | 0% | 100%
1 1/2" | 38.1 | 0 | 0 | 0% | 100% | 1 1/2" | 38.1 | 0 | 0 | 0% | 100% | 1 1/2" | 38.1 | 0 | 0 | 0% | 100%
1" | 25.4 | 0 | 0 | 0% | 100% | 1" | 25.4 | 0 | 0 | 0% | 100% | 1" | 25.4 | 0 | 0 | 0% | 100%
3/4" | 19.05 | 0 | 0 | 0% | 100% | 3/4" | 19.05 | 0 | 0 | 0% | 100% | 3/4" | 19.05 | 0 | 0 | 0% | 100%
1/2" | 12.7 | 0 | 0 | 0% | 100% | 1/2" | 12.7 | 0 | 0 | 0% | 100% | 1/2" | 12.7 | 0 | 0 | 0% | 100%
3/8" | 9.525 | 0 | 0 | 0% | 100% | 3/8" | 9.525 | 0 | 0 | 0% | 100% | 3/8" | 9.525 | 0 | 0 | 0% | 100%
N° 4 | 4.75 | 0 | 0 | 0% | 100% | N° 4 | 4.75 | 0 | 0 | 0% | 99.3% | N° 4 | 4.75 | 2.1 | 0 | 0% | 98.95%
<N° 4 | 4.75 | - | 0 | 0% | 100% | <N° 4 | 4.75 | 1.4 | 1.4 | 0.6962% | 99.3% | <N° 4 | 4.75 | 2.1 | 2.1 | 1.048% | 98.95%
N° 10 | 2 | 0.9 | 0.9 | 0.45% | 99.55% | N° 10 | 2 | 4.5 | 5.9 | 2.934% | 97.07% | N° 10 | 2 | 2.6 | 4.7 | 2.345% | 97.65%
N° 40 | 0.425 | 3 | 3.9 | 1.95% | 98.05% | N° 40 | 0.425 | 18.1 | 24 | 11.93% | 88.07% | N° 40 | 0.425 | 7.7 | 12.4 | 6.188% | 93.81%
N° 200 | 0.075 | 56.7 | 60.6 | 30.3% | 69.7% | N° 200 | 0.075 | 26.8 | 50.8 | 25.26% | 74.74% | N° 200 | 0.075 | 12.4 | 24.8 | 12.38% | 87.62%
< N° 200 | <0.075 | 139.4 | 200 | 100% |  | < N° 200 | <0.075 | 150.3 | 201.1 | 100% |  | < N° 200 | <0.075 | 175.6 | 200.4 | 100%
Ensayo Límite Líquido | [5 empty] | Ensayo Límite Líquido | [5 empty] | Ensayo Límite Líquido
Tara | Num. golpes | Peso suelo húmedo + tara | Peso suelo seco + tara | Peso tara | % humedad | Tara | Num. golpes | Peso suelo húmedo + tara | Peso suelo seco + tara | Peso tara | % humedad | Tara | Num. golpes | Peso suelo húmedo + tara | Peso suelo seco + tara | Peso tara | % humedad
C8 | 35 | 72 | 61.1 | 38.8 | 48.88 | C2 | 32 | 48 | 45.9 | 40.7 | 40.38 | D9 | 32 | 81.5 | 71.9 | 43.2 | 33.45
A5 | 27 | 74.9 | 64.7 | 44.8 | 51.26 | C6 | 24 | 54 | 51.5 | 45.4 | 41 | B8 | 27 | 76.5 | 67.7 | 42 | 34.2
C9 | 23 | 77.8 | 67.4 | 47.7 | 52.79 | C9 | 21 | 57.3 | 54.4 | 47.7 | 43 | B7 | 21 | 73 | 64.7 | 41.7 | 36.09
Ensayo Límite Plástico | [5 empty] | Ensayo Límite Plástico | [5 empty] | Ensayo Límite Plástico
Tara | Num. golpes | Peso suelo húmedo + tara | Peso suelo seco + tara | Peso tara | % humedad | Tara | Num. golpes | Peso suelo húmedo + tara | Peso suelo seco + tara | Peso tara | % humedad | Tara | Num. golpes | Peso suelo húmedo + tara | Peso suelo seco + tara | Peso tara | % humedad
A4 |  | 46 | 49.8 | 49.1 | 22.58% | A5 |  | 47.8 | 47.2 | 44.8 | 25% | A3 |  | 40.6 | 40.3 | 38.3 | 15%
A8 |  | 48 | 51.4 | 50.8 | 21.43% | C4 |  | 43.3 | 42.8 | 40.8 | 25% | A1 |  | 52.6 | 52.3 | 50.3 | 15%
Promedio humedad |  | 22% |  |  |  | Promedio humedad |  | 25% |  |  |  | Promedio humedad |  | 15%
| Límite Líquido |  | 52 |  |  |  | Límite Líquido |  | 41 |  |  |  | Límite Líquido |  | 35
| Límite Plástico |  | 22 |  |  |  | Límite Plástico |  | 25 |  |  |  | Límite Plástico |  | 15
| Indice de Plasticidad |  | 30 |  |  |  | Indice de Plasticidad |  | 16 |  |  |  | Indice de Plasticidad |  | 20
| Recta A con LL |  | 23.36 |  |  |  | Recta A con LL |  | 15.33 |  |  |  | Recta A con LL |  | 10.95
Clasificación | [5 empty] | Clasificación | [5 empty] | Clasificación
| % Grava |  | 0% |  |  |  | % Grava |  | 0.7% |  |  |  | % Grava |  | 1.05%
| % Arena |  | 30.3% |  |  |  | % Arena |  | 24.56% |  |  |  | % Arena |  | 11.33%
| % Finos |  | 69.7% |  |  |  | % Finos |  | 74.74% |  |  |  | % Finos |  | 87.62%
| Clasificación SUCS |  | CH |  |  |  | Clasificación SUCS |  | CL |  |  |  | Clasificación SUCS |  | CL
|  |  | Arcillas de alta plasticidad | [5 empty] | Arcillas de baja plasticidad | [5 empty] | Arcillas de baja plasticidad
|  |  |  | 10 | 52.01445 |  |  |  | 10 | 41.3943 |  |  |  | 10 | 34.77919
|  |  |  | 25 | 52.01445 |  |  |  | 25 | 41.3943 |  |  |  | 25 | 34.77919
|  |  |  | 25 | 0.47 |  |  |  | 25 | 0.39 |  |  |  | 25 | 0.32

## Anexos Cuchara
Anexo: B1 | [5 empty] | Anexo: C1 | [5 empty] | Anexo: D1
Laboratorio de Geotecnia y Materiales de la Universidad de Cuenca. | [5 empty] | Laboratorio de Geotecnia y Materiales de la Universidad de Cuenca. | [5 empty] | Laboratorio de Geotecnia y Materiales de la Universidad de Cuenca.
Ensayo de Límite Líquido | [5 empty] | Ensayo de Límite Líquido | [5 empty] | Ensayo de Límite Líquido
|  | Normas: |  | ASTM D4318-00 |  |  |  | Normas: |  | ASTM D4318-00 |  |  |  | Normas: |  | ASTM D4318-00
Procedencia suelo |  | Megaparque Ecológico |  |  |  | Procedencia suelo |  | Megaparque de la Luz |  |  |  | Procedencia suelo |  | Paso elevado Universidad Catolica de Cuenca
Profundidad (m) |  | 1.5-2.0 |  |  |  | Profundidad (m) |  | - |  |  |  | Profundidad (m) |  | 1.0-1.5
Tara | Num. golpes | Peso tara (g) | Peso suelo húmedo + tara (g) | Peso suelo seco + tara (g) | % humedad | Tara | Num. golpes | Peso tara (g) | Peso suelo húmedo + tara (g) | Peso suelo seco + tara (g) | % humedad | Tara | Num. golpes | Peso tara (g) | Peso suelo húmedo + tara (g) | Peso suelo seco + tara (g) | % humedad
C4 | 34 | 40.8 | 69 | 59.5 | 50.80214 | A3 | 35 | 38.3 | 44.8 | 43 | 38.29787 | A5 | 25 | 44.8 | 69 | 62.6 | 35.955
A3 | 28 | 38.3 | 68.3 | 57.8 | 53.84615 | A5 | 25 | 44.8 | 51.8 | 49.8 | 40 | A7 | 22 | 45.8 | 79.9 | 70.7 | 36.948
C3 | 16 | 39.9 | 72.6 | 61 | 54.9763 | A9 | 23 | 50.3 | 60.5 | 57.5 | 41.66667 | A8 | 16 | 48 | 78.7 | 70.5 | 36.444
| Límite Líquido |  | 53 |  |  |  | Límite Líquido |  | 40 |  |  |  | Límite Líquido |  | 36
|  | 53.0194 | 10 | [5 empty] | 10 | 40.40675 |  |  | 10 | 36.3364
|  | 53.0194 | 25 | [5 empty] | 25 | 40.40675 |  |  | 25 | 36.3364
|  | 0 | 25 | [5 empty] | 25 | 0 |  |  | 25 | 0
Anexo: B2 | [5 empty] | Anexo: C2 | [5 empty] | Anexo: D2
Laboratorio de Geotecnia y Materiales de la Universidad de Cuenca. | [5 empty] | Laboratorio de Geotecnia y Materiales de la Universidad de Cuenca. | [5 empty] | Laboratorio de Geotecnia y Materiales de la Universidad de Cuenca.
Ensayo de Límite Líquido | [5 empty] | Ensayo de Límite Líquido | [5 empty] | Ensayo de Límite Líquido
|  | Normas: |  | ASTM D4318-00 |  |  |  | Normas: |  | ASTM D4318-00 |  |  |  | Normas: |  | ASTM D4318-00
Procedencia suelo |  | Megaparque Ecológico |  |  |  | Procedencia suelo |  | Megaparque de la Luz |  |  |  | Procedencia suelo |  | Paso elevado Universidad Catolica de Cuenca
Profundidad (m) |  | 1.5-2.0 |  |  |  | Profundidad (m) |  | - |  |  |  | Profundidad (m) |  | 1.0-1.5
Tara | Num. golpes | Peso tara (g) | Peso suelo húmedo + tara (g) | Peso suelo seco + tara (g) | % humedad | Tara | Num. golpes | Peso tara (g) | Peso suelo húmedo + tara (g) | Peso suelo seco + tara (g) | % humedad | Tara | Num. golpes | Peso tara (g) | Peso suelo húmedo + tara (g) | Peso suelo seco + tara (g) | % humedad
C6 | 35 | 45.4 | 76 | 65.4 | 53 | B1 | 26 | 42.7 | 54.77 | 51.22 | 41.66667 | D9 | 32 | 43.2 | 81.5 | 71.9 | 33.44
C8 | 25 | 38.8 | 69.9 | 59 | 53.9604 | B4 | 23 | 46.5 | 56.06 | 53.195 | 42.79313 | B8 | 27 | 42 | 76.5 | 67.7 | 34.24
A5 | 21 | 44.8 | 73.9 | 63.7 | 53.96825 | B8 | 17 | 42 | 52.3 | 49.095 | 45.17266 | B7 | 21 | 41.7 | 73 | 64.7 | 36.09
| Límite Líquido |  | 54 |  |  |  | Límite Líquido |  | 42 |  |  |  | Límite Líquido |  | 35
|  | 10 | 53.83225 | [5 empty] | 10 | 41.97522 |  |  | 10 | 34.74919
|  | 25 | 53.83225 | [5 empty] | 25 | 41.97522 |  |  | 25 | 34.74919
|  | 25 | 0 | [5 empty] | 25 | 0 |  |  | 25 | 0
Anexo: B3 | [5 empty] | Anexo: C3 | [5 empty] | Anexo: D3
Laboratorio de Geotecnia y Materiales de la Universidad de Cuenca. | [5 empty] | Laboratorio de Geotecnia y Materiales de la Universidad de Cuenca. | [5 empty] | Laboratorio de Geotecnia y Materiales de la Universidad de Cuenca.
Ensayo de Límite Líquido | [5 empty] | Ensayo de Límite Líquido | [5 empty] | Ensayo de Límite Líquido
|  | Normas: |  | ASTM D4318-00 |  |  |  | Normas: |  | ASTM D4318-00 |  |  |  | Normas: |  | ASTM D4318-00
Procedencia suelo |  | Megaparque Ecológico |  |  |  | Procedencia suelo |  | Megaparque de la Luz |  |  |  | Procedencia suelo |  | Paso elevado Universidad Catolica de Cuenca
Profundidad (m) |  | 1.5-2.0 |  |  |  | Profundidad (m) |  | - |  |  |  | Profundidad (m) |  | 1.0-1.5
Tara | Num. golpes | Peso tara (g) | Peso suelo húmedo + tara (g) | Peso suelo seco + tara (g) | % humedad | Tara | Num. golpes | Peso tara (g) | Peso suelo húmedo + tara (g) | Peso suelo seco + tara (g) | % humedad | Tara | Num. golpes | Peso tara (g) | Peso suelo húmedo + tara (g) | Peso suelo seco + tara (g) | % humedad
A6 | 30 | 44.7 | 76.3 | 65.8 | 49.76303 | C2 | 32 | 40.7 | 48 | 45.9 | 40.38462 | B5 | 30 | 45.7 | 79 | 70.3 | 35.36585
C5 | 26 | 41.4 | 74.1 | 63 | 51.38889 | C4 | 24 | 40.8 | 50.5 | 47.7 | 40.57971 | B6 | 26 | 48.9 | 81 | 72.451 | 36.29994
A4 | 21 | 46 | 77.1 | 66.5 | 51.70732 | C9 | 21 | 47.7 | 57.3 | 54.4 | 43.28358 | B4 | 15 | 46.5 | 80.6 | 71 | 39.18367
| Límite Líquido |  | 51 |  |  |  | Límite Líquido |  | 41 |  |  |  | Límite Líquido |  | 37
|  |  | 10 | 51.17373 |  |  |  |  | 10 | 41.45863 |  |  | 10 | 36.53807
|  |  | 25 | 51.17373 |  |  |  |  | 25 | 41.45863 |  |  | 25 | 36.53807
|  |  | 25 | 0 |  |  |  |  | 25 | 0 |  |  | 25 | 0
Anexo: B4 | [5 empty] | Anexo: C4 | [5 empty] | Anexo: D4
Laboratorio de Geotecnia y Materiales de la Universidad de Cuenca. | [5 empty] | Laboratorio de Geotecnia y Materiales de la Universidad de Cuenca. | [5 empty] | Laboratorio de Geotecnia y Materiales de la Universidad de Cuenca.
Ensayo de Límite Líquido | [5 empty] | Ensayo de Límite Líquido | [5 empty] | Ensayo de Límite Líquido
|  | Normas: |  | ASTM D4318-00 |  |  |  | Normas: |  | ASTM D4318-00 |  |  |  | Normas: |  | ASTM D4318-00
Procedencia suelo |  | Megaparque Ecológico |  |  |  | Procedencia suelo |  | Megaparque de la Luz |  |  |  | Procedencia suelo |  | Paso elevado Universidad Catolica de Cuenca
Profundidad (m) |  | 1.5-2.0 |  |  |  | Profundidad (m) |  | - |  |  |  | Profundidad (m) |  | 1.0-1.5
Tara | Num. golpes | Peso tara (g) | Peso suelo húmedo + tara (g) | Peso suelo seco + tara (g) | % humedad | Tara | Num. golpes | Peso tara (g) | Peso suelo húmedo + tara (g) | Peso suelo seco + tara (g) | % humedad | Tara | Num. golpes | Peso tara (g) | Peso suelo húmedo + tara (g) | Peso suelo seco + tara (g) | % humedad
A8 | 30 | 48 | 79.8 | 69.3 | 49.29577 | B1 | 32 | 42.7 | 52.4 | 49.7 | 38.57143 | A5 | 35 | 44.8 | 80.3 | 71.2 | 34.4697
C9 | 27 | 47.7 | 77.1 | 67.2 | 50.76923 | B5 | 25 | 45.7 | 58 | 54.4 | 41.37931 | B4 | 27 | 46.5 | 74.8 | 67.2 | 36.71498
A1 | 23 | 50.3 | 82.9 | 71.8 | 51.62791 | B9 | 20 | 39.7 | 49.5 | 46.6 | 42.02899 | B5 | 19 | 45.7 | 73.9 | 66.19 | 37.62811
| Límite Líquido |  | 51 |  |  |  | Límite Líquido |  | 41 |  |  |  | Límite Líquido |  | 37
|  |  | 10 | 51.04956 |  |  |  |  | 10 | 40.66409 |  |  | 10 | 36.57562
|  |  | 25 | 51.04956 |  |  |  |  | 25 | 40.66409 |  |  | 25 | 36.57562
|  |  | 25 | 0.48 |  |  |  |  | 25 | 0 |  |  | 25 | 0
Anexo: B5 | [5 empty] | Anexo: C5 | [5 empty] | Anexo: D5
Laboratorio de Geotecnia y Materiales de la Universidad de Cuenca. | [5 empty] | Laboratorio de Geotecnia y Materiales de la Universidad de Cuenca. | [5 empty] | Laboratorio de Geotecnia y Materiales de la Universidad de Cuenca.
Ensayo de Límite Líquido | [5 empty] | Ensayo de Límite Líquido | [5 empty] | Ensayo de Límite Líquido
|  | Normas: |  | ASTM D4318-00 |  |  |  | Normas: |  | ASTM D4318-00 |  |  |  | Normas: |  | ASTM D4318-00
Procedencia suelo |  | Megaparque Ecológico |  |  |  | Procedencia suelo |  | Megaparque de la Luz |  |  |  | Procedencia suelo |  | Paso elevado Universidad Catolica de Cuenca
Profundidad (m) |  | 1.5-2.0 |  |  |  | Profundidad (m) |  | - |  |  |  | Profundidad (m) |  | 1.0-1.5
Tara | Num. golpes | Peso tara (g) | Peso suelo húmedo + tara (g) | Peso suelo seco + tara (g) | % humedad | Tara | Num. golpes | Peso tara (g) | Peso suelo húmedo + tara (g) | Peso suelo seco + tara (g) | % humedad | Tara | Num. golpes | Peso tara (g) | Peso suelo húmedo + tara (g) | Peso suelo seco + tara (g) | % humedad
A2 | 26 | 45 | 75.8 | 65.2 | 52.47525 | A1 | 31 | 50.3 | 59.925 | 57.3 | 37.5 | D9 | 35 | 43.2 | 72.8 | 65.6 | 32.14286
C6 | 24 | 45.4 | 74.2 | 64.2 | 53.19149 | A4 | 30 | 46 | 56.415 | 53.46 | 39.61126 | B6 | 27 | 48.9 | 77 | 70 | 33.17536
C4 | 20 | 40.8 | 68.3 | 58.5 | 55.36723 | A7 | 20 | 45.8 | 55.805 | 52.9 | 40.91549 | A8 | 19 | 48 | 73.9 | 66.86 | 37.32768
| Límite Líquido |  | 53 |  |  |  | Límite Líquido |  | 40 |  |  |  | Límite Líquido |  | 35
|  |  | 10 | 52.77859 |  |  |  |  | 10 | 39.54863 |  |  | 10 | 34.54578
|  |  | 25 | 52.77859 |  |  |  |  | 25 | 39.54863 |  |  | 25 | 34.54578
|  |  | 25 | 0 |  |  |  |  | 25 | 0 |  |  | 25 | 0
Anexo: B6
Laboratorio de Geotecnia y Materiales de la Universidad de Cuenca.
Ensayo de Límite Líquido
|  | Normas: |  | ASTM D4318-00
Procedencia suelo |  | Megaparque Ecológico
Profundidad (m) |  | 1.5-2.0
Tara | Num. golpes | Peso tara (g) | Peso suelo húmedo + tara (g) | Peso suelo seco + tara (g) | % humedad
C8 | 35 | 38.8 | 72 | 61.1 | 48.87892
A5 | 27 | 44.8 | 74.9 | 64.7 | 51.25628
C9 | 23 | 47.7 | 77.8 | 67.4 | 52.79188
| Límite Líquido |  | 52
|  |  | 10 | 52.01445
|  |  | 25 | 52.01445
|  |  | 25 | 0
Anexo: B7
Laboratorio de Geotecnia y Materiales de la Universidad de Cuenca.
Ensayo de Límite Líquido
|  | Normas: |  | ASTM D4318-00
Procedencia suelo |  | Megaparque Ecológico
Profundidad (m) |  | 1.5-2.0
Tara | Num. golpes | Peso tara (g) | Peso suelo húmedo + tara (g) | Peso suelo seco + tara (g) | % humedad
A1 | 33 | 50 | 82.4 | 71.7 | 49.30876
C3 | 24 | 39.9 | 72.1 | 61 | 52.60664
C5 | 22 | 41.4 | 70.7 | 60.5 | 53.40314
| Límite Líquido |  | 52
5200%
|  |  | 10 | 52.03747
|  |  | 25 | 52.03747
|  |  | 25 | 0
Anexo: B8
Laboratorio de Geotecnia y Materiales de la Universidad de Cuenca.
Ensayo de Límite Líquido
|  | Normas: |  | ASTM D4318-00
Procedencia suelo |  | Megaparque Ecológico
Profundidad (m) |  | 1.5-2.0
Tara | Num. golpes | Peso tara (g) | Peso suelo húmedo + tara (g) | Peso suelo seco + tara (g) | % humedad
A6 | 35 | 44.7 | 64.2 | 57.6 | 51.16279
A4 | 22 | 46 | 67.7 | 60.1 | 53.90071
A1 | 20 | 50.3 | 68.7 | 62.2 | 54.62185
| Límite Líquido |  | 53
5300%
|  |  | 10 | 53.16486
|  |  | 25 | 53.16486
|  |  | 25 | 0

## Anexos Cono
Anexo: E1 | [6 empty] | Anexo: F1 | [6 empty] | Anexo: G1
Laboratorio de Geotecnia y Materiales de la Universidad de Cuenca. | [6 empty] | Laboratorio de Geotecnia y Materiales de la Universidad de Cuenca. | [6 empty] | Laboratorio de Geotecnia y Materiales de la Universidad de Cuenca.
Ensayo de Límite Líquido | [6 empty] | Ensayo de Límite Líquido | [6 empty] | Ensayo de Límite Líquido
|  |  | Normas: |  | BS 1377-2:1990 |  |  |  |  | Normas: |  | BS 1377-2:1990 |  |  |  |  | Normas: |  | BS 1377-2:1990
Procedencia suelo |  |  | Megaparque Ecológico |  |  |  | Procedencia suelo |  |  | Megaparque de la Luz |  |  |  | Procedencia suelo |  |  | Paso elevado Universidad Catolica de Cuenca
Profundidad (m) |  |  | 1.5-2.0 |  |  |  | Profundidad (m) |  |  | - |  |  |  | Profundidad (m) |  |  | 1.0-1.5
Tara | Penetración |  | Peso tara (g) | Peso suelo húmedo + tara (g) | Peso suelo seco + tara (g) | % humedad | Tara | Penetración |  | Peso tara (g) | Peso suelo húmedo + tara (g) | Peso suelo seco + tara (g) | % humedad | Tara | Penetración |  | Peso tara (g) | Peso suelo húmedo + tara (g) | Peso suelo seco + tara (g) | % humedad
A2 | 14.8 | 14.65 | 45 | 65.8 | 58.7 | 51.82482 | D1 | 16.1 | 16.15 | 45.7 | 60.4 | 55.7 | 47 | B3 | 13.8 | 13.9 | 48.5 | 69.2 | 63.4 | 38.92617
| 14.5 | [6 empty] | 16.2 | [6 empty] | 14
C6 | 16.4 | 16.4 | 45.4 | 65.2 | 58.2 | 54.6875 | D2 | 17.6 | 17.93333 | 44 | 58.7 | 53.9 | 48.48485 | A2 | 16.1 | 15.9 | 45 | 74.3 | 65.8 | 40.86538
| 16.4 | [6 empty] | 18.3 | [6 empty] | 15.7
17.9
C5 | 18.1 | 18.5 | 41.4 | 66.9 | 57.6 | 57.40741 | D3 | 20.7 | 20.7 | 43.7 | 59.3 | 54.1 | 50 | D6 | 17.9 | 17.9 | 45.7 | 75 | 66.2 | 42.92683
| 18.8 | [6 empty] | 20.7 | [6 empty] | 17.9
18.6
A7 | 23.9 | 23.7 | 45.8 | 73.5 | 63 | 61.04651 | D4 | 21 | 21.56667 | 39.1 | 61.3 | 53.8 | 51.02041 | D2 | 21.4 | 21.25 | 44 | 71 | 62.4 | 46.73913
| 23.5 | [6 empty] | 21.8 | [6 empty] | 21.1
21.9
| Límite Líquido |  |  | 58 |  |  |  | Límite Líquido |  |  | 50 |  |  |  | Límite Líquido |  |  | 45
[22 empty] | 0 | 57.97078 |  | 0 | 49.77377 |  |  | 0 | 45.31307
Anexo: E2 | [6 empty] | Anexo: F2 | [6 empty] | Anexo: G2 | [7 empty] | 20 | 57.97078 |  | 20 | 49.77377 |  |  | 20 | 45.31307
[22 empty] | 20 | 0 |  | 20 | 0 |  |  | 20 | 0
Laboratorio de Geotecnia y Materiales de la Universidad de Cuenca. | [6 empty] | Laboratorio de Geotecnia y Materiales de la Universidad de Cuenca. | [6 empty] | Laboratorio de Geotecnia y Materiales de la Universidad de Cuenca.
Ensayo de Límite Líquido | [6 empty] | Ensayo de Límite Líquido | [6 empty] | Ensayo de Límite Líquido
|  |  | Normas: |  | BS 1377-2:1990 |  |  |  |  | Normas: |  | BS 1377-2:1990 |  |  |  |  | Normas: |  | BS 1377-2:1990
Procedencia suelo |  |  | Megaparque Ecológico |  |  |  | Procedencia suelo |  |  | Megaparque de la Luz |  |  |  | Procedencia suelo |  |  | Paso elevado Universidad Catolica de Cuenca
Profundidad (m) |  |  | 1.5-2.0 |  |  |  | Profundidad (m) |  |  | - |  |  |  | Profundidad (m) |  |  | 1.0-1.5
Tara | Penetración |  | Peso tara (g) | Peso suelo húmedo + tara (g) | Peso suelo seco + tara (g) | % humedad | Tara | Penetración |  | Peso tara (g) | Peso suelo húmedo + tara (g) | Peso suelo seco + tara (g) | % humedad | Tara | Penetración |  | Peso tara (g) | Peso suelo húmedo + tara (g) | Peso suelo seco + tara (g) | % humedad
C3 | 17.5 | 17.6 | 39.9 | 62.4 | 54.3 | 56.25 | D5 | 16.3 | 16.6 | 40.5 | 56.8 | 51.5 | 48.18182 | D6 | 14.3 | 14.1 | 53.4 | 75.8 | 69.6 | 38.2716
| 17.7 | [6 empty] | 16.8 | [6 empty] | 13.9
C9 | 19.6 | 19.4 | 47.7 | 75.6 | 65.4 | 57.62712 | D6 | 20.1 | 20.3 | 45.7 | 57.3 | 53.4 | 50.64935 | C3 | 15.9 | 15.95 | 39.9 | 65.5 | 57.9 | 42.22222
| 19.2 | [6 empty] | 20.5 | [6 empty] | 16
C4 | 21.4 | 21.73333 | 40.8 | 67.4 | 57.3 | 61.21212 | D7 | 21.1 | 21.5 | 41.6 | 60.6 | 54.3 | 49.6063 | B1 | 18.1 | 17.95 | 42.7 | 66.3 | 59.1 | 43.90244
| 22.2 | [6 empty] | 21.9 | [6 empty] | 17.8
| 21.6 | [6 empty] | 21.6
C8 | 23.2 | 23 | 38.8 | 63.7 | 54.2 | 61.68831 | D8 | 24.1 | 24.7 | 53.4 | 76.5 | 68.6 | 51.97368 | C4 | 23.4 | 23.3 | 40.8 | 64.2 | 56.7 | 47.16981
| 22.8 | [6 empty] | 25 | [6 empty] | 23.2
25
| Límite Líquido |  |  | 59 |  |  |  | Límite Líquido |  |  | 50 |  |  |  | Límite Líquido |  |  | 45
Anexo: E3 | [6 empty] | Anexo: F3 | [6 empty] | Anexo: G3 | [7 empty] | 58.70549 | 0 | 49.69517 | 0 |  |  | 45.02055 | 0
[22 empty] | 58.70549 | 20 | 49.69517 | 20 |  |  | 45.02055 | 20
Laboratorio de Geotecnia y Materiales de la Universidad de Cuenca. | [6 empty] | Laboratorio de Geotecnia y Materiales de la Universidad de Cuenca. | [6 empty] | Laboratorio de Geotecnia y Materiales de la Universidad de Cuenca. | [7 empty] | 0 | 20 | 0 | 20 |  |  | 0 | 20
Ensayo de Límite Líquido | [6 empty] | Ensayo de Límite Líquido | [6 empty] | Ensayo de Límite Líquido
|  |  | Normas: |  | BS 1377-2:1990 |  |  |  |  | Normas: |  | BS 1377-2:1990 |  |  |  |  | Normas: |  | BS 1377-2:1990
Procedencia suelo |  |  | Megaparque Ecológico |  |  |  | Procedencia suelo |  |  | Megaparque de la Luz |  |  |  | Procedencia suelo |  |  | Paso elevado Universidad Catolica de Cuenca
Profundidad (m) |  |  | 1.5-2.0 |  |  |  | Profundidad (m) |  |  | - |  |  |  | Profundidad (m) |  |  | 1.0-1.5
Tara | Penetración |  | Peso tara (g) | Peso suelo húmedo + tara (g) | Peso suelo seco + tara (g) | % humedad | Tara | Penetración |  | Peso tara (g) | Peso suelo húmedo + tara (g) | Peso suelo seco + tara (g) | % humedad | Tara | Penetración |  | Peso tara (g) | Peso suelo húmedo + tara (g) | Peso suelo seco + tara (g) | % humedad
C2 | 16 | 16.3 | 40.7 | 63.9 | 55.8 | 53.64238 | B1 | 14.9 | 15.1 | 42.7 | 52.9 | 49.7 | 45.71429 | C6 | 17.3 | 17.3 | 40.7 | 59.8 | 54.2 | 41.48148
| 16.7 | [6 empty] | 15.3 | [6 empty] | 17.3
16.2
A8 | 18.1 | 18.05 | 48 | 73.2 | 64.2 | 55.55556 | B2 | 17 | 16.95 | 39.8 | 57.1 | 51.6 | 46.61017 | D7 | 17.5 | 17.4 | 41.6 | 68.2 | 60.5 | 40.74074
| 18 | [6 empty] | 16.9 | [6 empty] | 17.3
A5 | 20.3 | 20.3 | 44.8 | 75.3 | 64.1 | 58.03109 | B3 | 19.8 | 19.6 | 48.5 | 68.3 | 61.8 | 48.87218 | A7 | 19.2 | 19.05 | 45.8 | 63.9 | 58.4 | 43.65079
| 20.3 | [6 empty] | 19.4 | [6 empty] | 18.9
A3 | 22.6 | 22.7 | 38.3 | 72.1 | 59.2 | 61.72249 | B4 | 22.1 | 23.2 | 46.3 | 66.8 | 59.9 | 50.73529 | D4 | 22 | 21.9 | 39.1 | 56 | 50.6 | 46.95652
| 22.8 | [6 empty] | 22.5 | [6 empty] | 21.8
25
| Límite Líquido |  |  | 58 |  |  |  | Límite Líquido |  |  | 49 |  |  |  | Límite Líquido |  |  | 45
[21 empty] | 58.07302 | 0 |  | 49.0788 | 0 |  |  | 44.63391 | 0
Anexo: E4 | [6 empty] | Anexo: F4 | [6 empty] | Anexo: G4 | [6 empty] | 58.07302 | 20 |  | 49.0788 | 20 |  |  | 44.63391 | 20
[21 empty] | 0 | 20 |  | 0 | 20 |  |  | 0 | 20
Laboratorio de Geotecnia y Materiales de la Universidad de Cuenca. | [6 empty] | Laboratorio de Geotecnia y Materiales de la Universidad de Cuenca. | [6 empty] | Laboratorio de Geotecnia y Materiales de la Universidad de Cuenca.
Ensayo de Límite Líquido | [6 empty] | Ensayo de Límite Líquido | [6 empty] | Ensayo de Límite Líquido
|  |  | Normas: |  | BS 1377-2:1990 |  |  |  |  | Normas: |  | BS 1377-2:1990 |  |  |  |  | Normas: |  | BS 1377-2:1990
Procedencia suelo |  |  | Megaparque Ecológico |  |  |  | Procedencia suelo |  |  | Megaparque de la Luz |  |  |  | Procedencia suelo |  |  | Paso elevado Universidad Catolica de Cuenca
Profundidad (m) |  |  | 1.5-2.0 |  |  |  | Profundidad (m) |  |  | - |  |  |  | Profundidad (m) |  |  | 1.0-1.5
Tara | Penetración |  | Peso tara (g) | Peso suelo húmedo + tara (g) | Peso suelo seco + tara (g) | % humedad | Tara | Penetración |  | Peso tara (g) | Peso suelo húmedo + tara (g) | Peso suelo seco + tara (g) | % humedad | Tara | Penetración |  | Peso tara (g) | Peso suelo húmedo + tara (g) | Peso suelo seco + tara (g) | % humedad
A7 | 15.4 | 15.35 | 45.8 | 61.6 | 56.1 | 53.39806 | A1 | 14.1 | 14.2 | 50.2 | 68.2 | 62.7 | 44 | B5 | 14 | 14.05 | 45.7 | 62.6 | 57.9 | 38.52459
| 15.3 | [6 empty] | 14.3 | [6 empty] | 14.1
A2 | 16.9 | 16.85 | 45 | 68.5 | 60.3 | 53.59477 | A2 | 16 | 15.9 | 45 | 62.9 | 57.2 | 46.72131 | B6 | 15.4 | 15.4 | 48.9 | 66.4 | 61.3 | 41.12903
| 16.8 | [6 empty] | 15.8 | [6 empty] | 15.4
A4 | 19.3 | 19.2 | 46 | 72.7 | 63 | 57.05882 | A3 | 17.9 | 17.75 | 38.3 | 55.8 | 50.1 | 48.30508 | A1 | 18.5 | 18.75 | 50.3 | 73.8 | 66.7 | 43.29268
| 19.1 | [6 empty] | 17.6 | [6 empty] | 19
A6 | 22.1 | 22 | 44.7 | 65.8 | 57.9 | 59.84848 | A4 | 22 | 22.9 | 46 | 67.1 | 60.1 | 49.64539 | A5 | 20.6 | 20.45 | 44.8 | 69.4 | 61.8 | 44.70588
| 21.9 | [6 empty] | 21.7 | [6 empty] | 20.3
25
| Límite Líquido |  |  | 58 |  |  |  | Límite Líquido |  |  | 49 |  |  |  | Límite Líquido |  |  | 45
[21 empty] | 57.75802 | 0 |  | 49.39225 | 0 |  | 44.56868 | 0
Anexo: E5 | [6 empty] | Anexo: F5 | [6 empty] | Anexo: G5 | [6 empty] | 57.75802 | 20 |  | 49.39225 | 20 |  | 44.56868 | 20
[21 empty] | 0 | 20 |  | 0 | 20 |  | 0 | 20
Laboratorio de Geotecnia y Materiales de la Universidad de Cuenca. | [6 empty] | Laboratorio de Geotecnia y Materiales de la Universidad de Cuenca. | [6 empty] | Laboratorio de Geotecnia y Materiales de la Universidad de Cuenca.
Ensayo de Límite Líquido | [6 empty] | Ensayo de Límite Líquido | [6 empty] | Ensayo de Límite Líquido
|  |  | Normas: |  | BS 1377-2:1990 |  |  |  |  | Normas: |  | BS 1377-2:1990 |  |  |  |  | Normas: |  | BS 1377-2:1990
Procedencia suelo |  |  | Megaparque Ecológico |  |  |  | Procedencia suelo |  |  | Megaparque de la Luz |  |  |  | Procedencia suelo |  |  | Paso elevado Universidad Catolica de Cuenca
Profundidad (m) |  |  | 1.5-2.0 |  |  |  | Profundidad (m) |  |  | - |  |  |  | Profundidad (m) |  |  | 1.0-1.5
Tara | Penetración |  | Peso tara (g) | Peso suelo húmedo + tara (g) | Peso suelo seco + tara (g) | % humedad | Tara | Penetración |  | Peso tara (g) | Peso suelo húmedo + tara (g) | Peso suelo seco + tara (g) | % humedad | Tara | Penetración |  | Peso tara (g) | Peso suelo húmedo + tara (g) | Peso suelo seco + tara (g) | % humedad
A3 | 16.4 | 16.45 | 38.3 | 59 | 51.8 | 53.33333 | C1 | 14.5 | 14.7 | 41.8 | 68 | 60 | 43.95604 | A6 | 18.5 | 18.45 | 44.7 | 60.9 | 56 | 43.36283
| 16.5 | [6 empty] | 14.9 | [6 empty] | 18.4
A1 | 18.3 | 18.15 | 50.3 | 75.7 | 66.7 | 54.87805 | C2 | 16.5 | 16.3 | 40.7 | 62.3 | 55.4 | 46.93878 | D1 | 19.2 | 19.15 | 45.7 | 75.3 | 66.3 | 43.68932
| 18 | [6 empty] | 16.1 | [6 empty] | 19.1
A5 | 19.5 | 19.16667 | 44.8 | 63.4 | 56.6 | 57.62712 | C3 | 18.2 | 18.4 | 39.9 | 55.4 | 50.3 | 49.03846 | D9 | 20 | 20.15 | 43.2 | 72.6 | 63.5 | 44.82759
| 19.5 | [6 empty] | 18.6 | [6 empty] | 20.3
18.5
A8 | 22.9 | 22.95 | 48 | 72.4 | 63.2 | 60.52632 | C4 | 22.5 | 22.55 | 40.8 | 67.3 | 58.2 | 52.29885 | B4 | 23.3 | 23.4 | 46.5 | 73.9 | 65 | 48.10811
| 23 | [6 empty] | 22.6 | [6 empty] | 23.5
| Límite Líquido |  |  | 58 |  |  |  | Límite Líquido |  |  | 50 |  |  |  | Límite Líquido |  |  | 45
[11 empty] | 50.17866 | 0 |  |  |  |  | 44.71271 | 0
Anexo: E6 | [10 empty] | 50.17866 | 20 |  |  |  |  | 44.71271 | 20
[11 empty] | 0 | 20 |  |  |  |  | 0 | 20
Laboratorio de Geotecnia y Materiales de la Universidad de Cuenca. | [11 empty] | 57.56215 | 0
[12 empty] | 57.56215 | 20
[12 empty] | 0 | 20
Ensayo de Límite Líquido
|  |  | Normas: |  | BS 1377-2:1990
Procedencia suelo |  |  | Megaparque Ecológico
Profundidad (m) |  |  | 1.5-2.0
Tara | Penetración |  | Peso tara (g) | Peso suelo húmedo + tara (g) | Peso suelo seco + tara (g) | % humedad
E5 | 18.3 | 18.05 | 40.4 | 58.1 | 51.8 | 55.26316
17.8
E6 | 19 | 19.25 | 44.1 | 77.5 | 65.2 | 58.29384
19.5
B1 | 22.3 | 22.35 | 41.9 | 63.1 | 55.1 | 60.60606
22.4
B8 | 23 | 23.1 | 42.7 | 72.1 | 60.7 | 63.33333
23.2
| Límite Líquido |  |  | 58
[11 empty] | 58.36419 | 0
Anexo: E7 | [10 empty] | 58.36419 | 20
[11 empty] | 0 | 20
Laboratorio de Geotecnia y Materiales de la Universidad de Cuenca.
Ensayo de Límite Líquido
|  |  | Normas: |  | BS 1377-2:1990
Procedencia suelo |  |  | Megaparque Ecológico
Profundidad (m) |  |  | 1.5-2.0
Tara | Penetración |  | Peso tara (g) | Peso suelo húmedo + tara (g) | Peso suelo seco + tara (g) | % humedad
E1 | 16.1 | 15.95 | 47.2 | 72.3 | 63.8 | 51.20482
15.8
E2 | 18.1 | 17.9 | 51.7 | 89.8 | 76.4 | 54.25101
17.7
E3 | 20.4 | 20.15 | 39.5 | 70.9 | 59.5 | 57
19.9
E4 | 25.5 | 25.35 | 45.7 | 78.3 | 66 | 60.59113
25.2
[11 empty] | 55.92529 | 0
[11 empty] | 55.92529 | 20
[11 empty] | 0 | 20
| Límite Líquido |  |  | 56
Anexo: E8
Laboratorio de Geotecnia y Materiales de la Universidad de Cuenca.
Ensayo de Límite Líquido
|  |  | Normas: |  | BS 1377-2:1990
Procedencia suelo |  |  | Megaparque Ecológico
Profundidad (m) |  |  | 1.5-2.0
Tara | Penetración |  | Peso tara (g) | Peso suelo húmedo + tara (g) | Peso suelo seco + tara (g) | % humedad
E5 | 18.2 | 18.05 | 40.4 | 57.6 | 51.6 | 53.57143
17.9
E6 | 19.1 | 19.25 | 44.1 | 67.2 | 59 | 55.03356
19.4
B1 | 22.7 | 22.36667 | 41.9 | 67.8 | 58.4 | 56.9697
22.1
22.3
B8 | 22 | 22.05 | 42.7 | 69.3 | 59.5 | 58.33333
22.1
| Límite Líquido |  |  | 56
|  |  |  | 55.52556 | 0
|  |  |  | 55.52556 | 20
|  |  |  | 0.5 | 20